## Taul1
Lasilevy | Lasilevy 2 | Polykarbonaattilevy (mm)
5.62 | 5.575 | 5.87
5.615 | 5.575 | 5.87
5.62 | 5.58 | 5.88
5.615 | 5.58 | 5.86
5.61 | 5.585 | 5.87
5.616 | 5.579 | 5.87 | 11.449
1.75e-05
1.369592e-10

## Taul2
Lämpötilaero | 100 | K
Veden sulamislämpö | 333 | kJ/kg

## Taul3
Mitattava levy | Veden keräysaika (s) | Kerätyn veden massa (g) | Jääpalan halkaisija aluksi (mm) | Jääpalan halkaisija lopuksi (mm) | Halkaisija virhe (mm) | Lämmönjohtavuus
Lasi | 183 | 31 | 60 | 57 | 5 | 1.121011
Polykarbonaatti | 654 | 29.4 | 57 | 53 | 5 | 0.3445344
Lasi+polykarbonaatti | 1021 | 28.51 | 53 | 50 | 5 | 0.482794 | 0.5195659